## Лист2
№ счета | № строки | Наименование изделия | Чертеж / НТД | Класс бетона | Морозостойкость | Водонепроницаемость | категория поверхности | отпускная прочность | Объем единицы (м³) | Количество (шт) | Дата начала | Срок окончания | Заказчик | дополнительные сведенья | мостовой инспектр
239 | 1 | Свая С100.35-12 | С.1.011.1-10 в.1 | B25 | F200 | W6 | А7 | 100 | 1,2 | 120 | 01.05.2026 | 01.06.2026 | ООО "АВТОБАН-ДОРСТРОЙ" | Технические характеристики: длина 8 м, поперечное сечение 35х35см. Арматурная сталь: 8ø25 А400, Завод поставщик ООО "ПромСорт-Калуга" сертификат качества №25425 от 25.12.2025 марка стали 25Г2С класс А400 ГОСТ5781-82 | Старший мостовой инспектор Миронов А.П.